## Hoja1
CFRP GUÍA DE CÁLCULO
REFUERZO A CONFINAMIETO - PILARES CIRC. |  |  |  | VERSION | Feb 2021
MATERIALES |  | DATOS INICIALES |  | COMPRESIÓN (E.L.U)
Acero |  | Dcirc (mm) | 500 | frcm (N/mm2) | 40.26069
Øcir (mm) | 20 | rs (mm) | 40 | Erc (N/mm2) | 29096.74
nØcir | 18 | Dut (mm) | 460 | εoc | 0.000918028
As.cir (mm2) | 5654.867 | Ac.cir (mm2) | 196349.5 | εrc | 0.001108739
fyk (N/mm2) | 500 | An.cir (mm2) | 190694.7 | No (N) | 7226004.6
fyd (N/mm2) | 434.7826 | L (mm) | 3000 | Nod (N) | 4094735.9
Es (N/mm2) | 200000 | K | 0.5 | Nr (N) | 8610578.6
Hormigón |  | Lo (mm) | 1500 | Nrd (N) | 4879327.9
fck (N/mm2) | 25 | Nid (kN) | 3404 | Dlo (mm) | 2.754084
fcd (N/mm2) | 16.66667 | Nid (N) | 3404000 | Drl (mm) | 3.326216
fcm (N/mm2) | 33 | Nfd (kN) | 4800 | Dfd (mm) | 1.854212
fct (N/mm2) | 2.564964 | Nfd(N) | 4800000
Ec (N/mm2) | 27232.28 | λg | 3
Tejido CF |  | PROCESO DE CALCULO |  | PILAR ZUNCHADO
Er (N/mm2) | 230000 | Kf.circ | 1 | Wf (mm3) | 260752.2
br (mm) | 200 | ρg.cir | 0.02965404 | Wc (mm3) | 190694674.1
tf (mm) | 0.166 | ρL.circ | 0.001367381 | σfd (N/mm2) | 1700
nº | 1 | Kc.circ | 157.2488 | Kf | 1.244077
σfu (N/mm2) | 2550 | σc.circ (N/mm2) | 1.162273 | Ffk (N/mm2) | 31.10194
εfu | 0.01108696 | Kfin.circ | 1.290427 | ∆f | 24.41%
σfuh (N/mm2) | 1700 | Frk (N/mm2) | 32.26069
εfuh | 0.007391304 | ∆ | 29.04%
ta (N/mm2) | 30
sao % | 0.5
Lbmin (mm) | 200
Note on E4: Valores para compresión simple, considerando que nos situamos en el "dominio 5" de deformación: la deformación máxima en ese dominio es del 0.2% Evidentemente, la compresión compuesta se situa en otro dominio de deformación y por tanto con tensiones distintas según la incidencia de los momentos flectores. En estos casos la deformación no podría superar el 0.35% como en el caso de la "flexión"
Note on C5: Diámetro del pilar
Note on E5: Resistencia a compresión media del hormigón confinado: EHE 08; 31.3
Note on A6: Diámetro redondos pilar
Note on C6: Recubrimiento a eje armadura
Note on E6: Modulo de deformación longitudinal secante del hormigón confinado: EHE 08; 39.5
Note on A7: Número de barras suficientemente estribadas que puedan colaborar al confinamiento de la seccion de hormigon, sin riesgo de pandeo
Note on C7: Diámetro útil del pilar
Note on E7: Situación inicial: Incremento último longitudinal del pilar
Note on A8: Seccion armadura confinada por estribos/ganchos eficaces
Note on C8: Area bruta del pilar circular
Note on E8: Situación confinada: Incremento último longitudinal del pilar
Note on C9: Area neta hormigón /deducida armadura)
Note on E9: Axil último para el pilar sin reforzar
Note on C10: Longitud libre del pilar, entre forjados o equivalente
Note on E10: Axil último de cálculo para el pilar sin reforzar
Note on A11: modulo de formacion barras acero pilar
Note on C11: Coeficiente de pandeo
Note on E11: Axil último para el pilar reforzado
Note on C12: Longitud de pandeo
Note on E12: Axil último de cálculo para el pilar confinado
Note on C13: Axil de cálculo situación inicial antes del confinamiento
Note on E13: Incremento "último" (negativo) longitud en situación inicial antes del refuerzo.
Note on E14: Incremento "último" (negativo) longitud en situación reforzada.
Note on A15: Resistencia a compresión media: EHE 08; 31.3
Note on C15: Axil de cálculo requerido
Note on E15: Incremento (negativo) longitud en situación reforzada, para la solicitación requerida. Hay que considerar la posible afectación de esa deformación en la redistribución de momentos y cortantes en la zona estructural tributaria, considerando el incremento como "deformación impuesta"
Note on A16: Resistencia a tracción media a flexión: EHE 08; 38.10 Fck<50 N/mm2
Note on A17: Modulo de deformación longitudinal secante: EHE 08; 39.5
Note on C17: Esbeltez geométrica. Para considerar directamente el confinamiento debería ser: λg<5
Note on C18: Preconizado por FIB 90
Note on E18: Calculo "clásico de pilar circular confinado" adaptado a la CF. J.M pg 334s; Art 18.4. cf: EHB
Note on A19: Módulo de elasticidad del tejido según ficha técnica del fabricante
Note on C19: Coeficiente de forma del pilar. Pilares circulares, la unidad
Note on E19: Volumen CF por unidad de fuste: se toma l=1000mm
Note on A20: Ancho de la banda de tejido
Note on C20: Cuantía geométrica armadura del pilar respecto a la sección neta de hormigón
Note on E20: Valor del volumen de hormigón confinado: se toma la seccion bruta: Ac.cir
Note on A21: Espesor del tejido
Note on C21: Cuantía geométrica del tejido de refuerzo (confinamiento) respecto a la sección neta de hormigón
Note on E21: Tensión de calculo de la CF. En función de la tensión característica facilitada por el fabricante segun ensayos.
Note on F21: Introducir tensión de cálculo de CFRP Consultar fabricante FIB 14: 2.1.5 puede oscilar: 70% CF→2824/1.2=2353 N/mm2 50% CF→2040/1.2=1700 N/mm2
Note on A22: Número de capas de tejido
Note on C22: Coeeficiente de confinamiento
Note on E22: Coeficiente de confinamiento que mayora la resistencia característica inicial del hormigón
Note on A23: Tensión última de rotura facilitada por el fabricante. En tejidos suele ser superior a los 4000 N/mm2 pero se recomienda no adoptar un valor superuior a 2600 N/mm2 de modo que el valor de càlcula esté en el orden de 1700 N/mm2
Note on C23: Tensión de confinamiento del tejido. Depende de la tensión màxima que se haya introducido. El valor εfu.
Note on A24: Alargamiento máximo de rotura
Note on C24: Coeficiente de confinamiento que mayora la resistencia característica inicial del hormigón
Note on E24: Incremento de resistencia del hormigón confinado
Note on A25: Tensión de calculo de la CF
Note on B25: Introducir tensión de cálculo de CFRP Consultar fabricante FIB 14: 2.1.5 puede oscilar: 70% CF→2824/1.2=2353 N/mm2 50% CF→2040/1.2=1700 N/mm2 En las fichas técnicas de los tejidos CF se suele fijar la tensión máxima de cálculo en 1700 MPa
Note on C25: Resistencia última del hormigón confinado en sentido longitudinal del pilar
Note on A26: Alargamiento máximo de rotura. Valor de cáculo. FIB 90 8,4,2,3 (8-19)
Note on C26: Incremento de resistencia del hormigón confinado
Note on A27: Tensión máxima de cortante de la resina según valor de la ficha técnica del fabricante. FIB 90 8,4,2,3 (8-17) Valores orientativos: FIB 90 2.1.5. (Tabla 2-4)
Note on A28: Deformación máxima de rotura segun ficha técnica fabricante. FIB 90 8,4,2,3 (8-17) Valores orientativos: FIB 90 2,1,5 (Tabla 2-4)
Note on A29: Longitud mínima de anclaje del tejido a partir del cierre completo de la superfície del pilar (última capa) FIB 90 8,4,2,3 (8-17)
Note on B29: A partir de la fórmula no se deduce que la unidad sea el "mm" Es una fórmula "imposible"